## LEEME
Hoja | Contenido | Clave / relación
aleacion | Tabla maestra: una fila por aleación, con indicadores de qué datos tiene. | aleacion (PK)
serie | Familias 1XXX–8XXX y su elemento principal. | serie (PK)
estado | Diccionario de estados/temples (F, O, H, T y subdivisiones). | codigo (PK)
composicion | Composición química en formato largo: una fila por aleación y elemento (mín/máx en %). | aleacion + elemento
prop_fisicas | Propiedades físicas por aleación y estado. | aleacion + estado → aleacion, estado
prop_mecanicas | Propiedades mecánicas por aleación y estado. dato_dudoso=1 → revisar. | aleacion + estado → aleacion, estado
prop_al_puro | Propiedades del aluminio puro, de ambas fuentes. | fuente_id → fuente
fuente | Fuentes bibliográficas (fuente_id se usa en las demás tablas). | fuente_id (PK)
observacion | Registro de todas las correcciones, datos dudosos y faltantes. | obs_id (PK)
vista_propiedades | Vista combinada (solo lectura) de físicas + mecánicas para filtrar y comparar. | —

## aleacion
aleacion | serie | tiene_composicion | tiene_prop_fisicas | tiene_prop_mecanicas
1050 | 1XXX | 1 | 1 | 1
1200 | 1XXX | 1 | 1 | 0
2007 | 2XXX | 1 | 1 | 0
2011 | 2XXX | 1 | 1 | 1
2014 | 2XXX | 1 | 1 | 0
2017 | 2XXX | 1 | 1 | 0
2024 | 2XXX | 1 | 1 | 0
2030 | 2XXX | 1 | 1 | 0
3003 | 3XXX | 1 | 1 | 0
3004 | 3XXX | 1 | 1 | 0
3005 | 3XXX | 1 | 1 | 0
3103 | 3XXX | 1 | 1 | 1
3105 | 3XXX | 1 | 1 | 0
5005 | 5XXX | 1 | 1 | 0
5049 | 5XXX | 1 | 1 | 0
5052 | 5XXX | 1 | 1 | 0
5083 | 5XXX | 1 | 1 | 1
5086 | 5XXX | 1 | 1 | 0
5154 | 5XXX | 1 | 1 | 0
5182 | 5XXX | 1 | 1 | 0
5251 | 5XXX | 1 | 1 | 1
5454 | 5XXX | 1 | 1 | 0
5754 | 5XXX | 1 | 1 | 1
6005 | 6XXX | 1 | 1 | 0
6016 | 6XXX | 1 | 1 | 0
6060 | 6XXX | 1 | 1 | 0
6061 | 6XXX | 1 | 1 | 0
6063 | 6XXX | 1 | 1 | 1
6082 | 6XXX | 1 | 1 | 1
6106 | 6XXX | 1 | 1 | 0
6262 | 6XXX | 0 | 0 | 1
7010 | 7XXX | 1 | 1 | 0
7020 | 7XXX | 1 | 1 | 0
7075 | 7XXX | 1 | 1 | 1

## serie
serie | elemento_principal | tratable_termicamente
1XXX | Ninguno (Al ≥ 99,00 %) | No
2XXX | Cobre (Cu) | Sí
3XXX | Manganeso (Mn) | No
4XXX | Silicio (Si) | Variable
5XXX | Magnesio (Mg) | No
6XXX | Magnesio + Silicio (Mg2Si) | Sí
7XXX | Zinc (Zn) | Sí
8XXX | Otros elementos (Li, Fe, Sn…) | Variable

## estado
codigo | tipo | nombre | descripcion | origen
F | F | Bruto de fabricación | Aplicado al proceso de fabricación de los semi-productos en el que no existen controles especiales sobre las condiciones térmicas o deformación en frío empleados. No hay valores establecidos para las características mecánicas. | Hoja Clasificación
O | O | Recocido | Aplicado a los semi-productos para obtener el estado más bajo de resistencia. | Hoja Clasificación
H | H | Acritud (Generalmente estirado/laminado) | Aplicado a semi-productos cuya resistencia ha aumentado mediante deformación en frío, con o sin tratamiento térmico intermedio para conseguir alguna reducción de las características mecánicas. | Hoja Clasificación
W | W | Tratamiento térmico de solución y temple | Es un estado aplicado únicamente a las aleaciones que maduran espontáneamente a temperatura ambiente después del tratamiento a solución y temple. Este estado solo utilizará cuando se indica el tiempo del madurado natural. Por ejemplo W 1/2 hora. | Hoja Clasificación
T | T | Tratamiento térmico de endurecimiento estructural | A semi-productos en los que se aumenta su resistencia mecánica mediante tratamiento térmico con o sin acritud suplementaria, para obtener estados estables. | Hoja Clasificación
H1 | H | Acritud solamente | Las características mecánicas se consiguen mediante un último proceso de deformación en frío. | Hoja Clasificación
H2 | H | Acritud y recocido parcial | Las características mecánicas se obtienen mediante un tratamiento térmico final. Por lo general, este estado presenta mayor alargamiento que un H1 con la misma resistencia. | Hoja Clasificación
H3 | H | Acritud y estabilizado | Aplicado a los semi-productos que son endurecidos por deformación plástica en frío y cuyas características mecánicas han sido estabilizadas posteriormente por un tratamiento térmico a baja temperatura. La estabilización generalmente disminuye la resistencia mecánica y aumenta la ductilidad. Esta denominación es únicamente aplicable a aquellas aleaciones que si no son estabilizadas sufren un ablandamiento a temperatura ambiente, como las de AlMg. | Hoja Clasificación
HX2 | H | Estado 1/4 duro | Su resistencia a la tracción se encuentra aproximadamente a la mitad entre la del estado recocido y la del semiduro. | Hoja Clasificación
HX4 | H | Estado semiduro | Su resistencia a la tracción se encuentra aproximadamente a la mitad entre la del estado recocido y la del duro. | Hoja Clasificación
HX6 | H | Estado 3/4 duro | Su resistencia a la tracción se encuentra aproximadamente a la mitad entre la del estado semiduro y la del duro. | Hoja Clasificación
HX8 | H | Estado duro | Tiene el máximo grado de acritud generalmente utilizado. | Hoja Clasificación
HX9 | H | Estado extraduro | Su resistencia a la tracción excede a la del estado duro. Los dígitos impares indicarán estados cuya resistencia a la tracción es la media de las correspondientes a los estados de dígitos pares adyacentes. | Hoja Clasificación
H(x)11 | H |  | Aplicado a los semi-productos que después de un recocido final mantienen un endurecimiento por deformación en frío que impide calificarlo como un estado recocido (0), pero no lo suficiente como para calificarlo como H(x)1. Ejemplo: El endurecimiento alcanzado por un enderezado por tracción controlada se denomina H111 (alargamiento de un 1% aproximadamente). | Hoja Clasificación
H112 | H |  | Aplicado a los semi-productos que pueden adquirir algún endurecimiento por deformación a elevada temperatura y por el cual hay unos límites de características mecánicas. | Hoja Clasificación
H113 | H |  | Aplicado a las chapas, que después de un recocido final mantienen un endurecimiento por deformación en frío que impide calificarlo como un estado recocido (0), pero no lo suficiente como para calificarlo como H(x) (el alargamiento es de un 3% aproximadamente). | Hoja Clasificación
T1 | T | Tratamiento de temple desde la temperatura de extrusión y maduración natural | Aplicado a los semi-productos, que desde la temperatura de extrusión reciben un enfriamiento a velocidad suficiente (temple), de manera que con una maduración natural posterior, se incrementan sus propiedades mecánicas. Se incluyen en este estado los productos que después del enfriamiento son sometidos a un aplanado o enderezado por tracción sin efectos sensibles sobre las propiedades mecánicas. | Hoja Clasificación
T2 | T | Tratamiento de temple desde la temperatura de extrusión, acritud y maduración natural | Aplicado a los semi-productos que después de un enfriamiento a velocidad suficiente (temple) desde la temperatura de extrusión (o laminación) reciben una acritud determinada seguida de un madurado natural con objeto de mejorar su resistencia mecánica. Se incluyen en este estado los productos que después del temple son sometidos a un aplanado o enderezado por tracción con efectos sobre las propiedades mecánicas. | Hoja Clasificación
T3 | T | Tratamiento térmico de solución (1), temple (1), acritud y madurado natural | Aplicado a los semi-productos que después de un tratamiento de solución o temple, reciben una acritud determinada seguida de una maduración natural con objeto de mejorar su resistencia mecánica. Se incluyen en este estado los productos que después del temple son sometidos a un aplanado o enderezado por tracción con efecto sobre sus propiedades mecánicas. | Hoja Clasificación
T4 | T | Tratamiento térmico de solución (1), temple (1), y maduración natural | Aplicado a los semi-productos que después de un tratamiento de solución, temple y maduración natural mejoran sus propiedades mecánicas. Se incluyen en este estado los productos que después del temple son sometidos a un aplanado o enderezado por tracción sin efecto sobre las propiedades mecánicas. | Hoja Clasificación
T5 | T | Tratamiento térmico de temple desde la temperatura de extrusión y maduración artificial | Aplicado a los semi-productos que desde la temperatura de extrusión reciben un enfriamiento con aire forzado a velocidad suficiente (temple), de manera que con una maduración artificial posterior se incrementan sus propiedades mecánicas. Se incluyen en este estado los productos que después del enfriamiento son sometidos a un aplanado o enderezado por tracción, sin efectos sensibles sobre las propiedades mecánicas. | Hoja Clasificación
T6 | T | Tratamiento térmico de solución (1), temple (1) y maduración artificial | Aplicado a los semi-productos que después de un tratamiento de solución temple brusco y maduración artificial mejoran sus propiedades mecánicas. Se incluyen en este estado los productos que después del temple son sometidos a un aplanado o enderezado por tracción sin efecto sobre las propiedades mecánicas. | Hoja Clasificación
T7 | T | Tratamiento térmico de solución (1), temple (1) y sobre-maduración / estabilizado | Aplicado a los semi-productos que son madurados artificialmente después del tratamiento de solución y temple, más allá del límite correspondiente a la máxima resistencia con el fin de controlar alguna característica significativa. | Hoja Clasificación
T8 | T | Tratamiento térmico de solución (1), temple (1), acritud y maduración artificial | Aplicado a los semi-productos que reciben una acritud determinada entre el temple y la maduración artificial para mejorar su resistencia. Se incluyen en este estado los productos que después del temple son sometidos a un aplanado o enderezado por tracción con efecto sobre las propiedades mecánicas. | Hoja Clasificación
T9 | T | Tratamiento térmico de solución (1), temple (1), maduración artificial y acritud | Aplicado a los semi-productos que son deformados en frío después del tratamiento de solución, temple y maduración artificial, para mejorar su resistencia mecánica. | Hoja Clasificación
T10 | T | Tratamiento térmico de temple desde temperatura de extrusión, acritud y maduración artificial | Aplicado a los semi-productos que después del enfriamiento (temple) y antes de la maduración artificial reciben una acritud determinada. | Hoja Clasificación
T31 | T |  | Tratamiento térmico de solución, temple, y acritud del 1%. | Hoja Clasificación
T41 | T |  | Tratamiento térmico de solución y temple con refrigerante a temperatura. | Hoja Clasificación
T35 | T |  | Tratamiento térmico de solución, temple y tracción controlada del 1,5 al 3%. | Hoja Clasificación
T36 | T |  | Tratamiento térmico de solución, temple y acritud del 7%. | Hoja Clasificación
T42 | T |  | Tratamiento térmico de solución a partir de O ó F, temple y maduración natural. | Hoja Clasificación
T62 | T |  | Tratamiento de solución a partir de O ó F, temple y maduración artificial. | Hoja Clasificación
T51 | T |  | Enfriamiento (temple) desde la temperatura de extrusión con diferentes grados de enfriamiento, de manera que con una misma maduración artificial se consiguen características mecánicas finales diferentes. | Hoja Clasificación
T52 | T |  | Enfriamiento (temple) desde la temperatura de extrusión con diferentes grados de enfriamiento, de manera que con una misma maduración artificial se consiguen características mecánicas finales diferentes. | Hoja Clasificación
T54 | T |  | Enfriamiento (temple) desde la temperatura de extrusión con diferentes grados de enfriamiento, de manera que con una misma maduración artificial se consiguen características mecánicas finales diferentes. | Hoja Clasificación
T53 | T |  | Enfriamiento, (temple), desde la temperatura de extrusión y doble maduración artificial. | Hoja Clasificación
T61 | T |  | Tratamiento térmico de solución, temple y maduración artificial en condiciones diferentes a la T6. | Hoja Clasificación
T72 | T |  | Tratamiento de estabilizado a partir de T42. | Hoja Clasificación
T73 | T |  | Tratamiento térmico de solución, temple, y maduración con doble tratamiento (estabilización para mejorar la resistencia a la corrosión bajo tensiones y maduración). | Hoja Clasificación
T74 | T |  | Tratamiento térmico de solución, temple en agua a temperatura superior a 50ºC y maduración con doble tratamiento (Estabilizado + Maduración). | Hoja Clasificación
T76 | T |  | Tratamiento térmico de solución, temple, y maduración con doble tratamiento (Estabilización para mejorar la resistencia a la corrosión exfoliante + Maduración). | Hoja Clasificación
T81 | T |  | Tratamiento térmico de solución, temple, endurecimiento por deformación y maduración artificial. El endurecimiento por tracción del 1,5% al 3%. | Hoja Clasificación
T86 | T |  | Tratamiento térmico de solución, temple, acritud y maduración artificial. La acritud proviene generalmente de un enderezado por tracción del 6%. | Hoja Clasificación
T87 | T |  | Tratamiento térmico de solución, temple, endurecimiento por deformación y maduración artificial. La acritud proviene generalmente de un enderezado por tracción del 7%. | Hoja Clasificación
T89 | T |  | Tratamiento térmico de solución, temple y endurecimiento suficiente para lograr las características mecánicas y maduración artificial. | Hoja Clasificación
T93 | T |  | Tratamiento térmico de solución, temple y endurecimiento suficiente para lograr las características mecánicas. | Hoja Clasificación
T94 | T |  | Tratamiento térmico de solución, temple y endurecimiento suficiente para lograr las características mecánicas. | Hoja Clasificación
T(x)51 | T |  | Aplicado a los semi-productos que después del tratamiento térmico de solución y templado, indica la acritud que reciben de un último enderezado por tracción controlada del 1 al 3%. Estas barras no serán sometidas a posteriores enderezados. | Hoja Clasificación
T(x)50 | T |  | Igual que el anterior pero aplicado a barras, perfiles, tubos extruidos y estirados: Porcentaje acritud enderezado por tracción controlada del 3%, menos el tubo de 0,5 al 3%. | Hoja Clasificación
T(x)511 | T |  | Igual que el anterior pero se admite un estirado menor después de la tracción controlada. | Hoja Clasificación
H (todos) | H | Todos los estados H | Valor válido para cualquier estado H (así figura en la fuente). | Agregado (agrupa estados)
H (resto) | H | Resto de estados H | Estados H distintos de los listados por separado para esa aleación. | Agregado (agrupa estados)
T (todos) | T | Todos los estados T | Valor válido para cualquier estado T (así figura en la fuente). | Agregado (agrupa estados)

## composicion
aleacion | elemento | pct_min | pct_max | es_balance | valor_original | fuente_id
1050 | Mg |  | 0.05 | 0 | ≤0,05 | 3
1050 | Mn |  | 0.05 | 0 | ≤0,05 | 3
1050 | Fe |  | 0.4 | 0 | ≤0,40 | 3
1050 | Si |  | 0.25 | 0 | ≤0,25 | 3
1050 | Cu |  | 0.05 | 0 | ≤0,05 | 3
1050 | Zn |  | 0.07 | 0 | ≤0,07 | 3
1050 | Ti |  | 0.05 | 0 | ≤0,05 | 3
1050 | Otros (c/u) |  | 0.03 | 0 | ≤0,03 | 3
1050 | Al | 99.5 |  | 0 | ≤99,50 | 3
1200 | Mn |  | 0.05 | 0 | ≤0,05 | 3
1200 | Si+Fe |  | 1 | 0 | ≤1,0 | 3
1200 | Cu |  | 0.05 | 0 | ≤0,05 | 3
1200 | Zn |  | 0.1 | 0 | ≤0,10 | 3
1200 | Ti |  | 0.05 | 0 | ≤0,05 | 3
1200 | Otros (c/u) |  | 0.05 | 0 | ≤0,05 | 3
1200 | Otros (total) |  | 0.15 | 0 | ≤0,15 | 3
1200 | Al | 99 |  | 0 | ≥99,00 | 3
2007 | Mg | 0.4 | 1.8 | 0 | 0,4-1,8 | 3
2007 | Mn | 0.5 | 1 | 0 | 0,5-1,0 | 3
2007 | Fe |  | 0.8 | 0 | ≤0,80 | 3
2007 | Si |  | 0.8 | 0 | ≤0,80 | 3
2007 | Cu | 3.3 | 4.6 | 0 | 3,3-4,6 | 3
2007 | Zn |  | 0.8 | 0 | ≤0,80 | 3
2007 | Cr |  | 0.1 | 0 | ≤0,10 | 3
2007 | Ti |  | 0.2 | 0 | ≤0,20 | 3
2007 | Bi |  | 0.2 | 0 | ≤0,20 | 3
2007 | Ni |  | 0.2 | 0 | ≤0,20 | 3
2007 | Pb | 0.8 | 1.5 | 0 | 0,8-1,5 | 3
2007 | Sn |  | 0.2 | 0 | ≤0,20 | 3
2007 | Otros (c/u) |  | 0.1 | 0 | ≤0,10 | 3
2007 | Otros (total) |  | 0.3 | 0 | ≤0,30 | 3
2007 | Al |  |  | 1 | Resto | 3
2011 | Fe |  | 0.7 | 0 | ≤0,70 | 3
2011 | Si |  | 0.4 | 0 | ≤0,40 | 3
2011 | Cu | 5 | 6 | 0 | 5,0-6,0 | 3
2011 | Zn |  | 0.3 | 0 | ≤0,30 | 3
2011 | Bi | 0.2 | 0.6 | 0 | 0,20-0,6 | 3
2011 | Pb | 0.2 | 0.6 | 0 | 0,20-0,6 | 3
2011 | Otros (c/u) |  | 0.05 | 0 | ≤0,05 | 3
2011 | Otros (total) |  | 0.15 | 0 | ≤0,15 | 3
2011 | Al |  |  | 1 | Resto | 3
2014 | Mg | 0.2 | 0.8 | 0 | 0,2-0,8 | 3
2014 | Mn | 0.4 | 1.2 | 0 | 0,4-1,2 | 3
2014 | Fe |  | 0.7 | 0 | ≤0,70 | 3
2014 | Si | 0.5 | 1.2 | 0 | 0,5-1,2 | 3
2014 | Cu | 3.9 | 5 | 0 | 3,9-5,0 | 3
2014 | Zn |  | 0.25 | 0 | ≤0,25 | 3
2014 | Cr |  | 0.1 | 0 | ≤0,10 | 3
2014 | Ti |  | 0.15 | 0 | ≤0,15 | 3
2014 | Zr+Ti |  | 0.2 | 0 | ≤0,20 | 3
2014 | Otros (c/u) |  | 0.05 | 0 | ≤0,05 | 3
2014 | Otros (total) |  | 0.15 | 0 | ≤0,15 | 3
2014 | Al |  |  | 1 | Resto | 3
2017 | Mg | 0.4 | 1 | 0 | 0,4-1,0 | 3
2017 | Mn | 0.4 | 1 | 0 | 0,4-1,0 | 3
2017 | Fe |  | 0.7 | 0 | ≤0,70 | 3
2017 | Si | 0.2 | 0.8 | 0 | 0,2-0,8 | 3
2017 | Cu | 3.5 | 4.5 | 0 | 3,5-4,5 | 3
2017 | Zn |  | 0.25 | 0 | ≤0,25 | 3
2017 | Cr |  | 0.1 | 0 | ≤0,10 | 3
2017 | Zr+Ti |  | 0.25 | 0 | ≤0,25 | 3
2017 | Otros (c/u) |  | 0.05 | 0 | ≤0,05 | 3
2017 | Otros (total) |  | 0.15 | 0 | ≤0,15 | 3
2017 | Al |  |  | 1 | Resto | 3
2024 | Mg | 1.2 | 1.8 | 0 | 1,2-1,8 | 3
2024 | Mn | 0.3 | 0.9 | 0 | 0,3-0,9 | 3
2024 | Fe |  | 0.5 | 0 | ≤0,50 | 3
2024 | Si |  | 0.5 | 0 | ≤0,50 | 3
2024 | Cu | 3.8 | 4.9 | 0 | 3,8-4,9 | 3
2024 | Zn |  | 0.25 | 0 | ≤0,25 | 3
2024 | Cr |  | 0.1 | 0 | ≤0,10 | 3
2024 | Ti |  | 0.15 | 0 | ≤0,15 | 3
2024 | Zr+Ti |  | 0.2 | 0 | ≤0,20 | 3
2024 | Otros (c/u) |  | 0.05 | 0 | ≤0,05 | 3
2024 | Otros (total) |  | 0.15 | 0 | ≤0,15 | 3
2024 | Al |  |  | 1 | Resto | 3
2030 | Mg | 0.5 | 1.3 | 0 | 0,5-1,3 | 3
2030 | Mn | 0.2 | 1 | 0 | 0,2-1,0 | 3
2030 | Fe |  | 0.7 | 0 | ≤0,70 | 3
2030 | Si |  | 0.8 | 0 | ≤0,80 | 3
2030 | Cu | 3.3 | 4.5 | 0 | 3,3-4,5 | 3
2030 | Zn |  | 0.5 | 0 | ≤0,50 | 3
2030 | Cr |  | 0.1 | 0 | ≤0,10 | 3
2030 | Ti |  | 0.2 | 0 | ≤0,20 | 3
2030 | Bi |  | 0.2 | 0 | ≤0,20 | 3
2030 | Pb | 0.8 | 1.5 | 0 | 0,8-1,5 | 3
2030 | Otros (c/u) |  | 0.1 | 0 | ≤0,10 | 3
2030 | Otros (total) |  | 0.3 | 0 | ≤0,30 | 3
2030 | Al |  |  | 1 | Resto | 3
3003 | Mn | 1 | 1.5 | 0 | 1,0-1,5 | 3
3003 | Fe |  | 0.7 | 0 | ≤0,70 | 3
3003 | Si |  | 0.6 | 0 | ≤0,60 | 3
3003 | Cu | 0.05 | 0.2 | 0 | 0,05-0,20 | 3
3003 | Zn |  | 0.1 | 0 | ≤0,10 | 3
3003 | Otros (c/u) |  | 0.05 | 0 | ≤0,05 | 3
3003 | Otros (total) |  | 0.15 | 0 | ≤0,15 | 3
3003 | Al |  |  | 1 | Resto | 3
3004 | Mg | 0.8 | 1.3 | 0 | 0,8-1,3 | 3
3004 | Mn | 1 | 1.5 | 0 | 1,0-1,5 | 3
3004 | Fe |  | 0.7 | 0 | ≤0,70 | 3
3004 | Si |  | 0.3 | 0 | ≤0,30 | 3
3004 | Cu |  | 0.25 | 0 | ≤0,25 | 3
3004 | Zn |  | 0.25 | 0 | ≤0,25 | 3
3004 | Otros (c/u) |  | 0.05 | 0 | ≤0,05 | 3
3004 | Otros (total) |  | 0.15 | 0 | ≤0,15 | 3
3004 | Al |  |  | 1 | Resto | 3
3005 | Mg | 0.2 | 0.6 | 0 | 0,2-0,6 | 3
3005 | Mn | 1 | 1.5 | 0 | 1,0-1,5 | 3
3005 | Fe |  | 0.7 | 0 | ≤0,70 | 3
3005 | Si |  | 0.6 | 0 | ≤0,60 | 3
3005 | Cu |  | 0.3 | 0 | ≤0,30 | 3
3005 | Zn |  | 0.25 | 0 | ≤0,25 | 3
3005 | Cr |  | 0.1 | 0 | ≤0,10 | 3
3005 | Ti |  | 0.1 | 0 | ≤0,10 | 3
3005 | Otros (c/u) |  | 0.05 | 0 | ≤0,05 | 3
3005 | Otros (total) |  | 0.15 | 0 | ≤0,15 | 3
3005 | Al |  |  | 1 | Resto | 3
3103 | Mg |  | 0.3 | 0 | ≤0,30 | 3
3103 | Mn | 0.9 | 1.5 | 0 | 0,9-1,5 | 3
3103 | Fe |  | 0.7 | 0 | ≤0,70 | 3
3103 | Si |  | 0.5 | 0 | ≤0,50 | 3
3103 | Cu |  | 0.1 | 0 | ≤0,10 | 3
3103 | Zn |  | 0.2 | 0 | ≤0,20 | 3
3103 | Cr |  | 0.1 | 0 | ≤0,10 | 3
3103 | Zr+Ti |  | 0.1 | 0 | ≤0,10 | 3
3103 | Otros (c/u) |  | 0.05 | 0 | ≤0,05 | 3
3103 | Otros (total) |  | 0.15 | 0 | ≤0,15 | 3
3103 | Al |  |  | 1 | Resto | 3
3105 | Mg | 0.2 | 0.8 | 0 | 0,2-0,8 | 3
3105 | Mn | 0.3 | 0.8 | 0 | 0,3-0,8 | 3
3105 | Fe |  | 0.7 | 0 | ≤0,70 | 3
3105 | Si |  | 0.6 | 0 | ≤0,60 | 3
3105 | Cu |  | 0.3 | 0 | ≤0,30 | 3
3105 | Zn |  | 0.4 | 0 | ≤0,40 | 3
3105 | Cr |  | 0.2 | 0 | ≤0,20 | 3
3105 | Ti |  | 0.1 | 0 | ≤0,10 | 3
3105 | Otros (c/u) |  | 0.05 | 0 | ≤0,05 | 3
3105 | Otros (total) |  | 0.15 | 0 | ≤0,15 | 3
3105 | Al |  |  | 1 | Resto | 3
5005 | Mg | 0.5 | 1.1 | 0 | 0,5-1,1 | 3
5005 | Mn |  | 0.2 | 0 | ≤0,20 | 3
5005 | Fe |  | 0.7 | 0 | ≤0,70 | 3
5005 | Si |  | 0.3 | 0 | ≤0,30 | 3
5005 | Cu |  | 0.2 | 0 | ≤0,20 | 3
5005 | Zn |  | 0.25 | 0 | ≤0,25 | 3
5005 | Cr |  | 0.1 | 0 | ≤0,10 | 3
5005 | Otros (c/u) |  | 0.05 | 0 | ≤0,05 | 3
5005 | Otros (total) |  | 0.15 | 0 | ≤0,15 | 3
5005 | Al |  |  | 1 | Resto | 3
5049 | Mg | 1.6 | 2.5 | 0 | 1,6-2,5 | 3
5049 | Mn | 0.5 | 1.1 | 0 | 0,5-1,1 | 3
5049 | Fe |  | 0.5 | 0 | ≤0,50 | 3
5049 | Si |  | 0.4 | 0 | ≤0,40 | 3
5049 | Cu |  | 0.1 | 0 | ≤0,10 | 3
5049 | Zn |  | 0.2 | 0 | ≤0,20 | 3
5049 | Cr |  | 0.3 | 0 | ≤0,30 | 3
5049 | Ti |  | 0.1 | 0 | ≤0,1 | 3
5049 | Otros (c/u) |  | 0.05 | 0 | ≤0,05 | 3
5049 | Otros (total) |  | 0.15 | 0 | ≤0,15 | 3
5049 | Al |  |  | 1 | Resto | 3
5052 | Mg | 2.2 | 2.8 | 0 | 2,2-2,8 | 3
5052 | Mn |  | 0.1 | 0 | ≤0,10 | 3
5052 | Fe |  | 0.4 | 0 | ≤0,40 | 3
5052 | Si |  | 0.25 | 0 | ≤0,25 | 3
5052 | Cu |  | 0.1 | 0 | ≤0,10 | 3
5052 | Zn |  | 0.1 | 0 | ≤0,10 | 3
5052 | Cr | 0.15 | 0.35 | 0 | 0,15-0,35 | 3
5052 | Otros (c/u) |  | 0.05 | 0 | ≤0,05 | 3
5052 | Otros (total) |  | 0.15 | 0 | ≤0,15 | 3
5052 | Al |  |  | 1 | Resto | 3
5083 | Mg | 4 | 4.9 | 0 | 4,0-4,9 | 3
5083 | Mn | 0.4 | 1 | 0 | 0,4-1,0 | 3
5083 | Fe |  | 0.4 | 0 | ≤0,40 | 3
5083 | Si |  | 0.4 | 0 | ≤0,40 | 3
5083 | Cu |  | 0.1 | 0 | ≤0,10 | 3
5083 | Zn |  | 0.25 | 0 | ≤0,25 | 3
5083 | Cr | 0.05 | 0.25 | 0 | 0,05-0,25 | 3
5083 | Ti |  | 0.15 | 0 | ≤0,15 | 3
5083 | Otros (c/u) |  | 0.05 | 0 | ≤0,05 | 3
5083 | Otros (total) |  | 0.15 | 0 | ≤0,15 | 3
5083 | Al |  |  | 1 | Resto | 3
5086 | Mg | 3.5 | 4.5 | 0 | 3,5-4,5 | 3
5086 | Mn | 0.2 | 0.7 | 0 | 0,2-0,7 | 3
5086 | Fe |  | 0.5 | 0 | ≤0,50 | 3
5086 | Si |  | 0.4 | 0 | ≤0,40 | 3
5086 | Cu |  | 0.1 | 0 | ≤0,10 | 3
5086 | Zn |  | 0.25 | 0 | ≤0,25 | 3
5086 | Cr | 0.05 | 0.25 | 0 | 0,05-0,25 | 3
5086 | Ti |  | 0.15 | 0 | ≤0,15 | 3
5086 | Otros (c/u) |  | 0.05 | 0 | ≤0,05 | 3
5086 | Otros (total) |  | 0.15 | 0 | ≤0,15 | 3
5086 | Al |  |  | 1 | Resto | 3
5154 | Mg | 3.1 | 3.9 | 0 | 3,1-3,9 | 3
5154 | Mn |  | 0.5 | 0 | ≤0,50 | 3
5154 | Fe |  | 0.5 | 0 | ≤0,50 | 3
5154 | Si |  | 0.5 | 0 | ≤0,50 | 3
5154 | Cu |  | 0.1 | 0 | ≤0,10 | 3
5154 | Zn |  | 0.2 | 0 | ≤0,20 | 3
5154 | Cr |  | 0.25 | 0 | ≤0,25 | 3
5154 | Mn+Cr | 0.1 | 0.5 | 0 | 0,10-0,50 | 3
5154 | Ti |  | 0.2 | 0 | ≤0,20 | 3
5154 | Otros (c/u) |  | 0.05 | 0 | ≤0,05 | 3
5154 | Otros (total) |  | 0.15 | 0 | ≤0,15 | 3
5154 | Al |  |  | 1 | Resto | 3
5182 | Mg | 4 | 5 | 0 | 4,0-5,0 | 3
5182 | Mn | 0.2 | 0.5 | 0 | 0,2-0,5 | 3
5182 | Fe |  | 0.35 | 0 | ≤0,35 | 3
5182 | Si |  | 0.2 | 0 | ≤0,20 | 3
5182 | Cu |  | 0.15 | 0 | ≤0,15 | 3
5182 | Zn |  | 0.25 | 0 | ≤0,25 | 3
5182 | Cr |  | 0.1 | 0 | ≤0,10 | 3
5182 | Ti |  | 0.1 | 0 | ≤0,10 | 3
5182 | Otros (c/u) |  | 0.05 | 0 | ≤0,05 | 3
5182 | Otros (total) |  | 0.15 | 0 | ≤0,15 | 3
5182 | Al |  |  | 1 | Resto | 3
5251 | Mg | 1.7 | 2.4 | 0 | 1,7-2,4 | 3
5251 | Mn | 0.1 | 0.5 | 0 | 0,1-0,5 | 3
5251 | Fe |  | 0.5 | 0 | ≤0,50 | 3
5251 | Si |  | 0.4 | 0 | ≤0,40 | 3
5251 | Cu |  | 0.15 | 0 | ≤0,15 | 3
5251 | Zn |  | 0.15 | 0 | ≤0,15 | 3
5251 | Cr |  | 0.15 | 0 | ≤0,15 | 3
5251 | Ti |  | 0.15 | 0 | ≤0,15 | 3
5251 | Otros (c/u) |  | 0.05 | 0 | ≤0,05 | 3
5251 | Otros (total) |  | 0.15 | 0 | ≤0,15 | 3
5251 | Al |  |  | 1 | Resto | 3
5454 | Mg | 2.4 | 3 | 0 | 2,4-3,0 | 3
5454 | Mn | 0.5 | 1 | 0 | 0,5-1,0 | 3
5454 | Fe |  | 0.4 | 0 | ≤0,40 | 3
5454 | Si |  | 0.25 | 0 | ≤0,25 | 3
5454 | Cu |  | 0.1 | 0 | ≤0,10 | 3
5454 | Zn |  | 0.25 | 0 | ≤0,25 | 3
5454 | Cr | 0.05 | 0.2 | 0 | 0,05-0,20 | 3
5454 | Ti |  | 0.2 | 0 | ≤0,20 | 3
5454 | Otros (c/u) |  | 0.05 | 0 | ≤0,05 | 3
5454 | Otros (total) |  | 0.15 | 0 | ≤0,15 | 3
5454 | Al |  |  | 1 | Resto | 3
5754 | Mg | 2.6 | 3.6 | 0 | 2,6-3,6 | 3
5754 | Mn |  | 0.5 | 0 | ≤0,50 | 3
5754 | Fe |  | 0.4 | 0 | ≤0,40 | 3
5754 | Si |  | 0.4 | 0 | ≤0,40 | 3
5754 | Cu |  | 0.1 | 0 | ≤0,10 | 3
5754 | Zn |  | 0.2 | 0 | ≤0,20 | 3
5754 | Cr |  | 0.3 | 0 | ≤0,30 | 3
5754 | Mn+Cr | 0.1 | 0.6 | 0 | 0,10-0,6 | 3
5754 | Ti |  | 0.15 | 0 | ≤0,15 | 3
5754 | Otros (c/u) |  | 0.05 | 0 | ≤0,05 | 3
5754 | Otros (total) |  | 0.15 | 0 | ≤0,15 | 3
5754 | Al |  |  | 1 | Resto | 3
6005 | Mg | 0.4 | 0.7 | 0 | 0,4-0,7 | 3
6005 | Mn |  | 0.5 | 0 | ≤0,50 | 3
6005 | Fe |  | 0.35 | 0 | ≤0,35 | 3
6005 | Si | 0.5 | 0.9 | 0 | 0,5-0,9 | 3
6005 | Cu |  | 0.3 | 0 | ≤0,30 | 3
6005 | Zn |  | 0.2 | 0 | ≤0,20 | 3
6005 | Cr |  | 0.3 | 0 | ≤0,30 | 3
6005 | Mn+Cr | 0.12 | 0.5 | 0 | 0,12-0,50 | 3
6005 | Ti |  | 0.1 | 0 | ≤0,10 | 3
6005 | Otros (c/u) |  | 0.05 | 0 | ≤0,05 | 3
6005 | Otros (total) |  | 0.15 | 0 | ≤0,15 | 3
6005 | Al |  |  | 1 | Resto | 3
6016 | Mg | 0.25 | 0.6 | 0 | 0,25-0,6 | 3
6016 | Mn |  | 0.2 | 0 | ≤0,20 | 3
6016 | Fe |  | 0.5 | 0 | ≤0,50 | 3
6016 | Si | 1 | 1.5 | 0 | 1,0-1,5 | 3
6016 | Cu |  | 0.2 | 0 | ≤0,20 | 3
6016 | Zn |  | 0.2 | 0 | ≤0,20 | 3
6016 | Cr |  | 0.1 | 0 | ≤0,10 | 3
6016 | Ti |  | 0.15 | 0 | ≤0,15 | 3
6016 | Otros (c/u) |  | 0.05 | 0 | ≤0,05 | 3
6016 | Otros (total) |  | 0.15 | 0 | ≤0,15 | 3
6016 | Al |  |  | 1 | Resto | 3
6060 | Mg | 0.35 | 0.6 | 0 | 0,35-0,6 | 3
6060 | Mn |  | 0.1 | 0 | ≤0,10 | 3
6060 | Fe | 0.1 | 0.3 | 0 | 0,10-0,30 | 3
6060 | Si | 0.3 | 0.6 | 0 | 0,3-0,6 | 3
6060 | Cu |  | 0.1 | 0 | ≤0,10 | 3
6060 | Zn |  | 0.15 | 0 | ≤0,15 | 3
6060 | Cr |  | 0.05 | 0 | ≤0,05 | 3
6060 | Ti |  | 0.1 | 0 | ≤0,10 | 3
6060 | Otros (c/u) |  | 0.05 | 0 | ≤0,05 | 3
6060 | Otros (total) |  | 0.15 | 0 | ≤0,15 | 3
6060 | Al |  |  | 1 | Resto | 3
6061 | Mg | 0.8 | 1.2 | 0 | 0,8-1,2 | 3
6061 | Mn |  | 0.15 | 0 | ≤0,15 | 3
6061 | Fe |  | 0.7 | 0 | ≤0,7 | 3
6061 | Si | 0.4 | 0.8 | 0 | 0,4-0,8 | 3
6061 | Cu | 0.15 | 0.4 | 0 | 0,15-0,40 | 3
6061 | Zn |  | 0.25 | 0 | ≤0,25 | 3
6061 | Cr | 0.04 | 0.35 | 0 | 0,04-0,35 | 3
6061 | Ti |  | 0.15 | 0 | ≤0,15 | 3
6061 | Otros (c/u) |  | 0.05 | 0 | ≤0,05 | 3
6061 | Otros (total) |  | 0.15 | 0 | ≤0,15 | 3
6061 | Al |  |  | 1 | Resto | 3
6063 | Mg | 0.45 | 0.9 | 0 | 0,45-0,9 | 3
6063 | Mn |  | 0.1 | 0 | ≤0,10 | 3
6063 | Fe |  | 0.35 | 0 | ≤0,35 | 3
6063 | Si | 0.2 | 0.6 | 0 | 0,2-0,6 | 3
6063 | Cu |  | 0.1 | 0 | ≤0,10 | 3
6063 | Zn |  | 0.1 | 0 | ≤0,10 | 3
6063 | Cr |  | 0.1 | 0 | ≤0,10 | 3
6063 | Ti |  | 0.1 | 0 | ≤0,10 | 3
6063 | Otros (c/u) |  | 0.05 | 0 | ≤0,05 | 3
6063 | Otros (total) |  | 0.15 | 0 | ≤0,15 | 3
6063 | Al |  |  | 1 | Resto | 3
6082 | Mg | 0.6 | 1.2 | 0 | 0,6-1,2 | 3
6082 | Mn | 0.4 | 1 | 0 | 0,4-1,0 | 3
6082 | Fe |  | 0.5 | 0 | ≤0,50 | 3
6082 | Si | 0.7 | 1.3 | 0 | 0,7-1,3 | 3
6082 | Cu |  | 0.1 | 0 | ≤0,10 | 3
6082 | Zn |  | 0.2 | 0 | ≤0,20 | 3
6082 | Cr |  | 0.25 | 0 | ≤0,25 | 3
6082 | Ti |  | 0.1 | 0 | ≤0,10 | 3
6082 | Otros (c/u) |  | 0.05 | 0 | ≤0,05 | 3
6082 | Otros (total) |  | 0.15 | 0 | ≤0,15 | 3
6082 | Al |  |  | 1 | Resto | 3
6106 | Mg | 0.4 | 0.8 | 0 | 0,4-0,8 | 3
6106 | Mn | 0.05 | 0.2 | 0 | 0,05-0,20 | 3
6106 | Fe |  | 0.35 | 0 | ≤0,35 | 3
6106 | Si | 0.3 | 0.6 | 0 | 0,3-0,6 | 3
6106 | Cu |  | 0.25 | 0 | ≤0,25 | 3
6106 | Zn |  | 0.15 | 0 | ≤0,15 | 3
6106 | Cr |  | 0.2 | 0 | ≤0,20 | 3
6106 | Ti |  | 0.1 | 0 | ≤0,10 | 3
6106 | Otros (c/u) |  | 0.05 | 0 | ≤0,05 | 3
6106 | Otros (total) |  | 0.15 | 0 | ≤0,15 | 3
6106 | Al |  |  | 1 | Resto | 3
7010 | Mg | 2.1 | 2.6 | 0 | 2,1-2,6 | 3
7010 | Mn |  | 0.1 | 0 | ≤0,10 | 3
7010 | Fe |  | 0.15 | 0 | ≤0,15 | 3
7010 | Si |  | 0.12 | 0 | ≤0,12 | 3
7010 | Cu | 1.5 | 2 | 0 | 1,5-2,0 | 3
7010 | Zn | 5.7 | 6.7 | 0 | 5,7-6,7 | 3
7010 | Cr |  | 0.05 | 0 | ≤0,05 | 3
7010 | Ti |  | 0.06 | 0 | ≤0,06 | 3
7010 | Ni |  | 0.05 | 0 | ≤0,05 | 3
7010 | Zr | 0.1 | 0.16 | 0 | 0,10-0,16 | 3
7010 | Otros (c/u) |  | 0.05 | 0 | ≤0,05 | 3
7010 | Otros (total) |  | 0.15 | 0 | ≤0,15 | 3
7010 | Al |  |  | 1 | Resto | 3
7020 | Mg | 1 | 1.4 | 0 | 1,0-1,4 | 3
7020 | Mn | 0.05 | 0.5 | 0 | 0,05-0,50 | 3
7020 | Fe |  | 0.4 | 0 | ≤0,40 | 3
7020 | Si |  | 0.35 | 0 | ≤0,35 | 3
7020 | Cu |  | 0.2 | 0 | ≤0,20 | 3
7020 | Zn | 4 | 5 | 0 | 4,0-5,0 | 3
7020 | Cr | 0.1 | 0.35 | 0 | 0,10-0,35 | 3
7020 | Zr | 0.08 | 0.2 | 0 | 0,08-0,20 | 3
7020 | Zr+Ti | 0.08 | 0.25 | 0 | 0,08-0,25 | 3
7020 | Otros (c/u) |  | 0.05 | 0 | ≤0,05 | 3
7020 | Otros (total) |  | 0.15 | 0 | ≤0,15 | 3
7020 | Al |  |  | 1 | Resto | 3
7075 | Mg | 2.1 | 2.9 | 0 | 2,1-2,9 | 3
7075 | Mn |  | 0.3 | 0 | ≤0,30 | 3
7075 | Fe |  | 0.5 | 0 | ≤0,50 | 3
7075 | Si |  | 0.4 | 0 | ≤0,40 | 3
7075 | Cu | 1.2 | 2 | 0 | 1,2-2,0 | 3
7075 | Zn | 5.1 | 6.1 | 0 | 5,1-6,1 | 3
7075 | Cr | 0.18 | 0.28 | 0 | 0,18-0,28 | 3
7075 | Ti |  | 0.2 | 0 | ≤0,20 | 3
7075 | Zr+Ti |  | 0.25 | 0 | ≤0,25 | 3
7075 | Otros (c/u) |  | 0.05 | 0 | ≤0,05 | 3
7075 | Otros (total) |  | 0.15 | 0 | ≤0,15 | 3
7075 | Al |  |  | 1 | Resto | 3

## prop_fisicas
aleacion | estado | E_GPa | G_GPa | poisson | T_solidus_C | T_liquidus_C | cp_J_kgK | alfa_um_mK | densidad_kg_m3 | resistividad_nOhm_m | k_termica_W_mK | conductividad_IACS | fuente_id
1050 | H (todos) | 69 | 25.9 | 0.33 | 645 | 658 | 899 | 23.5 | 2700 | 29 | 229 | 59.5 | 3
1200 | H (todos) | 69 | 25.9 | 0.33 | 645 | 657 | 898 | 23.4 | 2720 | 29.5 | 225 | 58.5 | 3
2007 | H (todos) | 72.5 | 27.3 | 0.33 | 510 | 640 | 856 | 23 | 2850 | 51 | 130 | 34 | 3
2011 | T3 | 72.5 | 27.3 | 0.33 | 540 | 645 | 863 | 23 | 2840 | 44 | 152 | 39 | 3
2011 | T4 | 72.5 | 27.3 | 0.33 | 540 | 645 | 863 | 23 | 2840 | 44 | 152 | 39 | 3
2011 | T6 | 72.5 | 27.3 | 0.33 | 540 | 645 | 863 | 23 | 2840 | 38 | 172 | 45.5 | 3
2011 | T8 | 72.5 | 27.3 | 0.33 | 540 | 645 | 863 | 23 | 2840 | 38 | 172 | 45.5 | 3
2014 | O | 73 | 27.4 | 0.33 | 505 | 640 | 869 | 22.7 | 2800 | 34 | 192 | 50.5 | 3
2014 | T4 | 73 | 27.4 | 0.33 | 505 | 640 | 869 | 22.7 | 2800 | 51 | 134 | 34 | 3
2014 | T6 | 73 | 27.4 | 0.33 | 505 | 640 | 869 | 22.7 | 2800 | 43 | 155 | 40 | 3
2017 | T4 | 72.5 | 27.2 | 0.33 | 510 | 645 | 873 | 22.9 | 2790 | 51 | 134 | 34 | 3
2024 | O | 73 | 27.4 | 0.33 | 500 | 640 | 874 | 23.1 | 2790 | 34 | 193 | 50.5 | 3
2024 | T3 | 73 | 27.4 | 0.33 | 500 | 640 | 874 | 23.1 | 2790 | 57 | 121 | 30 | 3
2024 | T4 | 73 | 27.4 | 0.33 | 500 | 640 | 874 | 23.1 | 2790 | 57 | 121 | 30 | 3
2024 | T8 | 73 | 27.4 | 0.33 | 500 | 640 | 874 | 23.1 | 2790 | 45 | 151 | 38.5 | 3
2030 | T (todos) | 72.5 | 27.2 | 0.33 | 510 | 640 | 864 | 23 | 2820 | 51 | 134 | 34 | 3
3003 | O | 69.5 | 26.1 | 0.33 | 640 | 655 | 892 | 23.1 | 2730 | 34 | 190 | 50.5 | 3
3003 | H (resto) | 69.5 | 26.1 | 0.33 | 640 | 655 | 892 | 23.1 | 2730 | 41 | 160 | 42 | 3
3004 | O | 70 | 26.3 | 0.33 | 630 | 655 | 893 | 23.3 | 2720 | 34 | 190 | 50.5 | 3
3004 | H (resto) | 70 | 26.3 | 0.33 | 630 | 655 | 893 | 23.3 | 2720 | 41 | 160 | 42 | 3
3005 | O | 69.5 | 26.2 | 0.33 | 635 | 655 | 891 | 23.1 | 2730 | 34 | 190 | 50.5 | 3
3005 | H (resto) | 69.5 | 26.2 | 0.33 | 635 | 655 | 891 | 23.1 | 2730 | 41 | 160 | 42 | 3
3103 | O | 69.5 | 26.1 | 0.33 | 640 | 655 | 892 | 23.1 | 2730 | 34 | 190 | 50.5 | 3
3103 | H (resto) | 69.5 | 26.1 | 0.33 | 640 | 655 | 892 | 23.1 | 2730 | 41 | 160 | 42 | 3
3105 | O | 69.5 | 26.1 | 0.33 | 635 | 655 | 894 | 23.3 | 2720 | 34 | 190 | 50.5 | 3
3105 | H (resto) | 69.5 | 26.1 | 0.33 | 635 | 655 | 894 | 23.3 | 2720 | 41 | 160 | 42 | 3
5005 | H (todos) | 69.5 | 26.1 | 0.33 | 630 | 655 | 897 | 23.5 | 2700 | 33 | 201 | 52 | 3
5049 | H (todos) | 70 | 26.4 | 0.33 | 615 | 650 | 896 | 23.5 | 2700 | 49.5 | 138 | 35 | 3
5052 | H (todos) | 70 | 26.3 | 0.33 | 605 | 650 | 901 | 23.7 | 2680 | 49.5 | 138 | 35 | 3
5083 | H (todos) | 71 | 26.8 | 0.33 | 580 | 640 | 899 | 23.8 | 2660 | 60 | 117 | 28.5 | 3
5086 | H (todos) | 71 | 26.7 | 0.33 | 585 | 640 | 900 | 23.8 | 2670 | 56 | 126 | 31 | 3
5154 | H (todos) | 70.5 | 26.6 | 0.33 | 595 | 645 | 897 | 23.8 | 2680 | 54 | 129 | 32 | 3
5182 | H (todos) | 71 | 26.7 | 0.33 | 585 | 640 | 902 | 24 | 2660 |  |  |  | 3
5251 | H (todos) | 70 | 26.3 | 0.33 | 605 | 650 | 898 | 23.6 | 2690 | 46 | 149 | 37.5 | 3
5454 | H (todos) | 70.5 | 26.5 | 0.33 | 600 | 645 | 897 | 23.6 | 2690 | 51 | 135 | 34 | 3
5754 | H (todos) | 70.5 | 26.5 | 0.33 | 595 | 645 | 897 | 23.7 | 2680 | 53 | 132 | 32.5 | 3
6005 | T6 | 69.5 | 26.2 | 0.33 | 605 | 655 | 892 | 23.3 | 2710 | 35 | 193 | 49.5 | 3
6016 | T1 | 69.5 | 26.1 | 0.33 | 610 | 655 | 898 | 23.4 | 2700 | 35 | 195 | 49.5 | 3
6016 | T4 | 69.5 | 26.1 | 0.33 | 610 | 655 | 898 | 23.4 | 2700 | 36 | 187 | 48 | 3
6016 | T5 | 69.5 | 26.1 | 0.33 | 610 | 655 | 898 | 23.4 | 2700 | 32 | 209 | 54 | 3
6016 | T6 | 69.5 | 26.1 | 0.33 | 610 | 655 | 898 | 23.4 | 2700 | 32 | 209 | 54 | 3
6060 | T1 | 69.5 | 26.1 | 0.33 | 610 | 655 | 898 | 23.4 | 2700 | 35 | 195 | 49.5 | 3
6060 | T4 | 69.5 | 26.1 | 0.33 | 610 | 655 | 898 | 23.4 | 2700 | 36 | 187 | 48 | 3
6060 | T5 | 69.5 | 26.1 | 0.33 | 610 | 655 | 898 | 23.4 | 2700 | 32 | 209 | 54 | 3
6060 | T6 | 69.5 | 26.1 | 0.33 | 610 | 655 | 898 | 23.4 | 2700 | 32 | 209 | 54 | 3
6061 | O | 70 | 26.3 | 0.33 | 580 | 650 | 895 | 23.3 | 2700 | 37 | 180 | 46.5 | 3
6061 | T4 | 70 | 26.3 | 0.33 | 580 | 650 | 895 | 23.3 | 2700 | 43 | 155 | 40 | 3
6061 | T6 | 70 | 26.3 | 0.33 | 580 | 650 | 895 | 23.3 | 2700 | 40 | 166 | 43 | 3
6063 | O | 69.5 | 26.1 | 0.33 | 615 | 655 | 898 | 23.5 | 2700 | 30 | 218 | 57.5 | 3
6063 | T1 | 69.5 | 26.1 | 0.33 | 615 | 655 | 898 | 23.5 | 2700 | 34 | 193 | 50.5 | 3
6063 | T4 | 69.5 | 26.1 | 0.33 | 615 | 655 | 898 | 23.5 | 2700 | 35 | 197 | 49.5 | 3
6063 | T5 | 69.5 | 26.1 | 0.33 | 615 | 655 | 898 | 23.5 | 2700 | 31 | 209 | 55.5 | 3
6063 | T6 | 69.5 | 26.1 | 0.33 | 615 | 655 | 898 | 23.5 | 2700 | 33 | 201 | 52 | 3
6063 | T8 | 69.5 | 26.1 | 0.33 | 615 | 655 | 898 | 23.5 | 2700 | 33 | 201 | 52 | 3
6082 | O | 70 | 26.4 | 0.33 | 575 | 650 | 894 | 23.1 | 2710 | 31 | 216 | 55.5 | 3
6082 | T4 | 70 | 26.4 | 0.33 | 575 | 650 | 894 | 23.1 | 2710 | 41 | 167 | 42 | 3
6082 | T6 | 70 | 26.4 | 0.33 | 575 | 650 | 894 | 23.1 | 2710 | 39 | 172 | 44 | 3
6106 | T5 | 69.5 | 26.1 | 0.33 | 610 | 655 | 897 | 23.4 | 2700 | 35 | 192 | 49.5 | 3
7010 | T7 | 72 | 27.1 | 0.33 | 475 | 630 | 857 | 23.7 | 2820 | 43 | 153 | 40 | 3
7020 | T5 | 70 | 26.4 | 0.33 | 605 | 645 | 873 | 23.3 | 2780 | 49 | 139 | 35 | 3
7020 | T6 | 70 | 26.4 | 0.33 | 605 | 645 | 873 | 23.3 | 2780 | 49 | 139 | 35 | 3
7075 | O | 72 | 27.1 | 0.33 | 475 | 635 | 862 | 23.5 | 2810 | 38 | 175 | 45.5 | 3
7075 | T6 | 72 | 27.1 | 0.33 | 475 | 635 | 862 | 23.5 | 2810 | 52 | 134 | 33 | 3
7075 | T7 | 72 | 27.1 | 0.33 | 475 | 635 | 862 | 23.5 | 2810 | 43.5 | 155 | 39.5 | 3

## prop_mecanicas
aleacion | estado | Rp02_MPa | Rm_MPa | tau_MPa | A5_pct | A50_pct | HB | HV | fatiga_MPa | dato_dudoso | fuente_id
1050 | HX2 | 85 | 100 | 60 | 12 |  | 30 | 30 |  | 0 | 2
1050 | HX4 | 105 | 115 | 70 | 10 | 9 | 35 | 36 | 70 | 0 | 2
1050 | HX6 | 120 | 130 | 80 | 7 |  | 39 |  |  | 0 | 2
1050 | HX8 | 140 | 150 | 85 | 6 | 5 | 43 | 44 | 100 | 0 | 2
1050 | HX9 | 170 | 180 |  |  | 3 | 48 | 51 |  | 0 | 2
2011 | O | 35 | 80 | 50 | 42 | 38 | 21 | 20 | 50 | 0 | 2
2011 | T3 | 290 | 365 | 220 | 15 | 15 | 95 | 100 | 250 | 0 | 2
2011 | T4 | 270 | 350 | 210 | 18 | 18 | 90 | 95 | 250 | 0 | 2
2011 | T6 | 300 | 395 | 235 | 12 | 12 | 110 | 115 | 250 | 0 | 2
2011 | T8 | 315 | 420 | 250 | 13 | 12 | 115 | 120 | 250 | 0 | 2
3103 | HX2 | 115 | 135 | 80 | 11 | 11 | 40 | 40 |  | 0 | 2
3103 | HX4 | 140 | 155 | 90 | 9 | 9 | 45 | 46 | 130 | 0 | 2
3103 | HX6 | 160 | 175 | 100 | 8 | 6 | 50 | 50 |  | 0 | 2
3103 | HX8 | 180 | 200 | 110 | 6 | 6 | 55 | 55 | 150 | 0 | 2
3103 | HX9 | 210 | 240 | 125 | 4 | 3 | 65 | 70 |  | 0 | 2
5083 | O | 45 | 105 | 70 | 29 | 25 | 29 | 29 | 100 | 0 | 2
5083 | HX2 | 240 | 330 | 185 | 17 | 16 | 90 | 95 | 280 | 0 | 2
5083 | HX4 | 275 | 360 | 200 | 16 | 14 | 100 | 105 | 280 | 0 | 2
5083 | HX6 | 305 | 380 | 210 | 10 | 9 | 105 | 110 |  | 0 | 2
5083 | HX8 | 335 | 400 | 220 | 9 | 8 | 110 | 115 |  | 0 | 2
5083 | HX9 | 370 | 420 | 230 | 5 | 5 | 115 | 120 |  | 0 | 2
5251 | O | 145 | 300 | 175 | 23 | 22 | 70 | 75 | 250 | 1 | 2
5251 | HX2 | 165 | 210 | 125 | 14 | 14 | 60 | 65 |  | 0 | 2
5251 | HX4 | 190 | 230 | 135 | 13 | 12 | 65 | 70 | 230 | 0 | 2
5251 | HX6 | 215 | 255 | 145 | 9 | 8 | 70 | 75 |  | 0 | 2
5251 | HX8 | 240 | 280 | 155 | 8 | 7 | 80 | 80 | 250 | 0 | 2
5251 | HX9 | 270 | 310 | 165 | 5 | 4 | 90 | 90 |  | 0 | 2
5754 | O | 80 | 180 | 115 | 26 | 25 | 45 | 46 | 200 | 0 | 2
5754 | HX2 | 185 | 245 | 150 | 15 | 14 | 70 | 75 |  | 0 | 2
5754 | HX4 | 215 | 270 | 160 | 14 | 12 | 75 | 80 | 250 | 0 | 2
5754 | HX6 | 245 | 290 | 170 | 10 | 9 | 80 | 85 |  | 0 | 2
5754 | HX8 | 270 | 315 | 180 | 9 | 8 | 90 | 90 | 280 | 0 | 2
5754 | HX9 | 300 | 340 | 190 | 5 | 4 | 95 | 100 |  | 0 | 2
6063 | O | 50 | 100 | 70 | 27 | 26 | 25 | 85 | 110 | 1 | 2
6063 | T1 | 90 | 150 | 95 | 26 | 24 | 45 | 45 | 150 | 0 | 2
6063 | T4 | 90 | 160 | 110 | 21 | 21 | 50 | 50 | 150 | 0 | 2
6063 | T5 | 175 | 215 | 135 | 14 | 13 | 60 | 65 | 150 | 0 | 2
6063 | T6 | 210 | 245 | 150 | 14 | 12 | 75 | 80 | 150 | 0 | 2
6063 | T8 | 240 | 260 | 155 |  | 9 | 80 | 85 |  | 0 | 2
6082 | O | 60 | 130 | 85 | 27 | 26 | 35 | 35 | 120 | 0 | 2
6082 | T1 | 170 | 260 | 155 | 24 | 24 | 70 | 75 | 200 | 0 | 2
6082 | T4 | 170 | 260 | 170 | 19 | 19 | 70 | 75 | 200 | 0 | 2
6082 | T5 | 275 | 325 | 195 | 11 | 11 | 90 | 95 | 210 | 0 | 2
6082 | T6 | 310 | 340 | 210 | 11 | 11 | 95 | 100 | 210 | 0 | 2
6262 | T6 | 240 | 290 |  | 8 |  |  |  |  | 0 | 2
6262 | T9 | 330 | 360 |  | 3 |  |  |  |  | 0 | 2
7075 | O | 105 | 225 | 150 |  | 17 | 60 | 65 | 230 | 0 | 2
7075 | T6 | 505 | 570 | 350 | 10 | 10 | 150 | 160 | 300 | 0 | 2
7075 | T7 | 435 | 505 | 305 | 13 | 12 | 140 | 150 | 300 | 0 | 2

## prop_al_puro
propiedad | valor | fuente_id | valor_num
Nº atómico | 13.0 | 1 | 13
Valencia | 3.0 | 1 | 3
Electronegatividad | 1.5 | 1 | 1.5
Radio covalente (Å) Estado de oxidación | 0,50 (+3) | 1
Radio atómico (Å) | 1,43/1,82 | 1
Configuración electrónica | [Ne]3s23p1 | 1
Primer potencial de ionización (eV) | 6.0 | 1 | 6
Masa atómica (g/mol) | 26.9815 | 1 | 26.9815
Densidad (g/cm3) | 2.7 | 1 | 2.7
Punto de ebullición (°C) | 2467.0 | 1 | 2467
Punto de fusión (°C) | 660.0 | 1 | 660
Radio Iónico | 0,535 Å | 1
Volumen atómico | 10 cm3/mol | 1
Orbitario que llena | 3p | 1
Nº de electrones | (sin carga) 13 | 1
Nº de protones | 13.0 | 1 | 13
Estado de la oxidación | 3.0 | 1 | 3
Electrones de Valance | 3 s2p1 | 1
Equivalencia electroquímico | 0,33556g/amp-hr | 1
Función del trabajo del electrón. | 4,28 eV | 1
Electronegatividad (Pauling) | 1.61 | 1 | 1.61
Calor de fusión | 10,79kj/mol | 1
Potencial del electrón de Valance | (-eV) 80,7 | 1
Módulo elástico: bulto | 76 GPa | 1
Módulo elástico: rigidez | 26 GPa | 1
Módulo elástico Young | 70 GPa | 1
Entalpia de atomización | 322,2 kJ/mol a 25ºC | 1
Entalpia de fusión | 10,67 kJ/mol | 1
Entalpia de la vaporización | 293,7 kJ/mol | 1
Reflectividad optica | 0.71 | 1 | 0.71
Volumen molar | 9,99 cm3/mol | 1 | 9.99
Calor específico | 0,9J/gk | 1
Presión del vapor | 2,4E-06Pa a 660.25ºC | 1
Conductividad eléctrica | 0,377 106/cm | 1
Conductividad termal | 2,37 W/cmK | 1
Número atómico | 13.0 | 2 | 13
Peso atómico | 26.98 | 2 | 26.98
Estructura cristalina | FCC | 2
Temperatura de fusión (¦C) | 660.2 | 2 | 660.2
Temperatura de ebullición C) | 2480.0 | 2 | 2480
Calor específico medio (0-100 C) (cal/g. C) | 0.219 | 2 | 0.219
Conductividad térmica (0-100 C) (cal/cms. C) | 0.57 | 2 | 0.57
Coeficiente de expansión lineal (0-100 C) (x10-6/ C) | 23.5 | 2 | 23.5
Resistividad eléctrica a 20 °C (µΩ·cm) | 2.69 | 2 | 2.69
Densidad (g/cm3) | 2.698 | 2 | 2.698
Módulo elástico (Gpa) | 68.3 | 2 | 68.3
Relación de Poisson | 0.34 | 2 | 0.34

## fuente
fuente_id | nombre | url
1 | alu-stock.es – El aluminio | https://www.alu-stock.es/es/informacion-tecnica/el-aluminio/
2 | AZoM – Aluminium alloys | https://www.azom.com/article.aspx?ArticleID=2863
3 | alu-stock.es – Aleaciones | https://www.alu-stock.es/es/informacion-tecnica/aleaciones/

## observacion
obs_id | tabla | registro | campo | valor_original | accion | detalle
1 | serie | 8XXX | elemento_principal | Litio | corregido | La serie 8XXX agrupa 'otros elementos'; las Al-Li (p.ej. 8090) son solo una parte.
2 | serie | * | tratable_termicamente |  | agregado | Columna agregada (conocimiento general de metalurgia), no estaba en el original.
3 | estado | T53 | descripcion |  | resuelto | T53 aparece dos veces en el original (grupo T51–T54 y definición propia); se conservó la propia.
4 | estado | T42/T62 | descripcion | a partir de 0 ó F | corregido | '0' era la letra O (recocido).
5 | composicion | 1050 | Al | ≤99,50 | corregido | Al ≤99,50 es un error: la 1050 exige Al ≥ 99,50 %.
6 | prop_fisicas | 2011 T3 / T4 | estado | T3 / T4 | desdoblado | Fila agrupada separada en 2 filas con los mismos valores.
7 | prop_fisicas | 2011 T6 / T8 | estado | T6 / T8 | desdoblado | Fila agrupada separada en 2 filas con los mismos valores.
8 | prop_fisicas | 2024 T3 / T4 | estado | T3 / T4 | desdoblado | Fila agrupada separada en 2 filas con los mismos valores.
9 | prop_fisicas | 5182 Todos H | resistividad / k / IACS |  | faltante | Sin datos de resistividad, conductividad térmica ni eléctrica.
10 | prop_fisicas | 6016 T5 / T6 | estado | T5 / T6 | desdoblado | Fila agrupada separada en 2 filas con los mismos valores.
11 | prop_fisicas | 6060 T5 / T6 | estado | T5 / T6 | desdoblado | Fila agrupada separada en 2 filas con los mismos valores.
12 | prop_fisicas | 6063 T6 / T8 | estado | T6 / T8 | desdoblado | Fila agrupada separada en 2 filas con los mismos valores.
13 | prop_fisicas | 7020 T5 / T6 | estado | T5 / T6 | desdoblado | Fila agrupada separada en 2 filas con los mismos valores.
14 | prop_fisicas | * | E, G | MPa | convertido | Módulos convertidos de MPa a GPa.
15 | prop_fisicas | * | intervalo de fusión | '645 - 658' | separado | Texto separado en T_solidus_C y T_liquidus_C.
16 | prop_mecanicas | * | estado | 0 | corregido | El estado recocido 'O' estaba cargado como número 0.
17 | prop_mecanicas | * | estado | H2…H9 | renombrado | Se registró como HX2…HX9: la fuente no indica si es H1x, H2x o H3x.
18 | prop_mecanicas | * | aleacion |  | completado | El número de aleación solo figuraba en la primera fila de cada grupo; se completó hacia abajo.
19 | prop_mecanicas | * | Composición química |  | eliminado | Columnas D:E vacías en el original; la composición está en la tabla 'composicion'.
20 | prop_mecanicas | 5251-O | Rp02_MPa / Rm_MPa |  | marcado dudoso | Rp0,2=145 y Rm=300 MPa en estado recocido superan a los estados H2–H8: probable error de carga (esperable Rm ≈ 170–200 MPa). No se modificó el valor; verificar en otra fuente.
21 | prop_mecanicas | 6063-O | HV |  | marcado dudoso | HV=85 no es coherente con HB=25 (deberían ser similares). No se modificó el valor; verificar en otra fuente.
22 | aleacion | 6262 | * |  | faltante | Solo tiene propiedades mecánicas; faltan composición y propiedades físicas.
23 | aleacion | 1200, 2007, 2014, 2017, 2024, 2030, 3003, 3004, 3005, 3105, 5005, 5049, 5052, 5086, 5154, 5182, 5454, 6005, 6016, 6060, 6061, 6106, 7010, 7020 | prop_mecanicas |  | faltante | 24 aleaciones sin propiedades mecánicas.
24 | prop_al_puro | Densidad (g/cm3) | valor | 26.898 | corregido | 26,898 era un error de tipeo (densidad del Al = 2,698 g/cm³).
25 | prop_al_puro | Resistividad elécrica a 20 C (Ohm/cm) | valor | 2.69 | corregido | La unidad correcta es µΩ·cm, no Ohm/cm.
26 | prop_al_puro | Volumen molar | valor | 9,99 cm3/topo | corregido | 'cm3/topo' es una mala traducción de 'mol'.
27 | prop_al_puro | Densidad | valor | 2.7 | corregido | Unidad faltante: g/cm³.
28 | prop_al_puro | * | * |  | marcado | Las dos fuentes difieren en: módulo elástico (68,3 vs 70 GPa), ebullición (2467 vs 2480 °C), electronegatividad (1,5 vs 1,61). Se conservan ambos valores con su fuente.

## vista_propiedades
aleacion | serie | elemento_principal | estado | densidad_kg_m3 | E_GPa | conductividad_IACS | k_termica_W_mK | Rp02_MPa | Rm_MPa | A50_pct | HB | fatiga_MPa | dato_dudoso
1050 | 1XXX | Ninguno (Al ≥ 99,00 %) | HX2 | 2700 | 69 | 59.5 | 229 | 85 | 100 |  | 30 |  | 0
1050 | 1XXX | Ninguno (Al ≥ 99,00 %) | HX4 | 2700 | 69 | 59.5 | 229 | 105 | 115 | 9 | 35 | 70 | 0
1050 | 1XXX | Ninguno (Al ≥ 99,00 %) | HX6 | 2700 | 69 | 59.5 | 229 | 120 | 130 |  | 39 |  | 0
1050 | 1XXX | Ninguno (Al ≥ 99,00 %) | HX8 | 2700 | 69 | 59.5 | 229 | 140 | 150 | 5 | 43 | 100 | 0
1050 | 1XXX | Ninguno (Al ≥ 99,00 %) | HX9 | 2700 | 69 | 59.5 | 229 | 170 | 180 | 3 | 48 |  | 0
1200 | 1XXX | Ninguno (Al ≥ 99,00 %) | H (todos) | 2720 | 69 | 58.5 | 225
2007 | 2XXX | Cobre (Cu) | H (todos) | 2850 | 72.5 | 34 | 130
2011 | 2XXX | Cobre (Cu) | O |  |  |  |  | 35 | 80 | 38 | 21 | 50 | 0
2011 | 2XXX | Cobre (Cu) | T3 | 2840 | 72.5 | 39 | 152 | 290 | 365 | 15 | 95 | 250 | 0
2011 | 2XXX | Cobre (Cu) | T4 | 2840 | 72.5 | 39 | 152 | 270 | 350 | 18 | 90 | 250 | 0
2011 | 2XXX | Cobre (Cu) | T6 | 2840 | 72.5 | 45.5 | 172 | 300 | 395 | 12 | 110 | 250 | 0
2011 | 2XXX | Cobre (Cu) | T8 | 2840 | 72.5 | 45.5 | 172 | 315 | 420 | 12 | 115 | 250 | 0
2014 | 2XXX | Cobre (Cu) | O | 2800 | 73 | 50.5 | 192
2014 | 2XXX | Cobre (Cu) | T4 | 2800 | 73 | 34 | 134
2014 | 2XXX | Cobre (Cu) | T6 | 2800 | 73 | 40 | 155
2017 | 2XXX | Cobre (Cu) | T4 | 2790 | 72.5 | 34 | 134
2024 | 2XXX | Cobre (Cu) | O | 2790 | 73 | 50.5 | 193
2024 | 2XXX | Cobre (Cu) | T3 | 2790 | 73 | 30 | 121
2024 | 2XXX | Cobre (Cu) | T4 | 2790 | 73 | 30 | 121
2024 | 2XXX | Cobre (Cu) | T8 | 2790 | 73 | 38.5 | 151
2030 | 2XXX | Cobre (Cu) | T (todos) | 2820 | 72.5 | 34 | 134
3003 | 3XXX | Manganeso (Mn) | H (resto) | 2730 | 69.5 | 42 | 160
3003 | 3XXX | Manganeso (Mn) | O | 2730 | 69.5 | 50.5 | 190
3004 | 3XXX | Manganeso (Mn) | H (resto) | 2720 | 70 | 42 | 160
3004 | 3XXX | Manganeso (Mn) | O | 2720 | 70 | 50.5 | 190
3005 | 3XXX | Manganeso (Mn) | H (resto) | 2730 | 69.5 | 42 | 160
3005 | 3XXX | Manganeso (Mn) | O | 2730 | 69.5 | 50.5 | 190
3103 | 3XXX | Manganeso (Mn) | HX2 | 2730 | 69.5 | 42 | 160 | 115 | 135 | 11 | 40 |  | 0
3103 | 3XXX | Manganeso (Mn) | HX4 | 2730 | 69.5 | 42 | 160 | 140 | 155 | 9 | 45 | 130 | 0
3103 | 3XXX | Manganeso (Mn) | HX6 | 2730 | 69.5 | 42 | 160 | 160 | 175 | 6 | 50 |  | 0
3103 | 3XXX | Manganeso (Mn) | HX8 | 2730 | 69.5 | 42 | 160 | 180 | 200 | 6 | 55 | 150 | 0
3103 | 3XXX | Manganeso (Mn) | HX9 | 2730 | 69.5 | 42 | 160 | 210 | 240 | 3 | 65 |  | 0
3105 | 3XXX | Manganeso (Mn) | H (resto) | 2720 | 69.5 | 42 | 160
3105 | 3XXX | Manganeso (Mn) | O | 2720 | 69.5 | 50.5 | 190
5005 | 5XXX | Magnesio (Mg) | H (todos) | 2700 | 69.5 | 52 | 201
5049 | 5XXX | Magnesio (Mg) | H (todos) | 2700 | 70 | 35 | 138
5052 | 5XXX | Magnesio (Mg) | H (todos) | 2680 | 70 | 35 | 138
5083 | 5XXX | Magnesio (Mg) | HX2 | 2660 | 71 | 28.5 | 117 | 240 | 330 | 16 | 90 | 280 | 0
5083 | 5XXX | Magnesio (Mg) | HX4 | 2660 | 71 | 28.5 | 117 | 275 | 360 | 14 | 100 | 280 | 0
5083 | 5XXX | Magnesio (Mg) | HX6 | 2660 | 71 | 28.5 | 117 | 305 | 380 | 9 | 105 |  | 0
5083 | 5XXX | Magnesio (Mg) | HX8 | 2660 | 71 | 28.5 | 117 | 335 | 400 | 8 | 110 |  | 0
5083 | 5XXX | Magnesio (Mg) | HX9 | 2660 | 71 | 28.5 | 117 | 370 | 420 | 5 | 115 |  | 0
5083 | 5XXX | Magnesio (Mg) | O |  |  |  |  | 45 | 105 | 25 | 29 | 100 | 0
5086 | 5XXX | Magnesio (Mg) | H (todos) | 2670 | 71 | 31 | 126
5154 | 5XXX | Magnesio (Mg) | H (todos) | 2680 | 70.5 | 32 | 129
5182 | 5XXX | Magnesio (Mg) | H (todos) | 2660 | 71
5251 | 5XXX | Magnesio (Mg) | HX2 | 2690 | 70 | 37.5 | 149 | 165 | 210 | 14 | 60 |  | 0
5251 | 5XXX | Magnesio (Mg) | HX4 | 2690 | 70 | 37.5 | 149 | 190 | 230 | 12 | 65 | 230 | 0
5251 | 5XXX | Magnesio (Mg) | HX6 | 2690 | 70 | 37.5 | 149 | 215 | 255 | 8 | 70 |  | 0
5251 | 5XXX | Magnesio (Mg) | HX8 | 2690 | 70 | 37.5 | 149 | 240 | 280 | 7 | 80 | 250 | 0
5251 | 5XXX | Magnesio (Mg) | HX9 | 2690 | 70 | 37.5 | 149 | 270 | 310 | 4 | 90 |  | 0
5251 | 5XXX | Magnesio (Mg) | O |  |  |  |  | 145 | 300 | 22 | 70 | 250 | 1
5454 | 5XXX | Magnesio (Mg) | H (todos) | 2690 | 70.5 | 34 | 135
5754 | 5XXX | Magnesio (Mg) | HX2 | 2680 | 70.5 | 32.5 | 132 | 185 | 245 | 14 | 70 |  | 0
5754 | 5XXX | Magnesio (Mg) | HX4 | 2680 | 70.5 | 32.5 | 132 | 215 | 270 | 12 | 75 | 250 | 0
5754 | 5XXX | Magnesio (Mg) | HX6 | 2680 | 70.5 | 32.5 | 132 | 245 | 290 | 9 | 80 |  | 0
5754 | 5XXX | Magnesio (Mg) | HX8 | 2680 | 70.5 | 32.5 | 132 | 270 | 315 | 8 | 90 | 280 | 0
5754 | 5XXX | Magnesio (Mg) | HX9 | 2680 | 70.5 | 32.5 | 132 | 300 | 340 | 4 | 95 |  | 0
5754 | 5XXX | Magnesio (Mg) | O |  |  |  |  | 80 | 180 | 25 | 45 | 200 | 0
6005 | 6XXX | Magnesio + Silicio (Mg2Si) | T6 | 2710 | 69.5 | 49.5 | 193
6016 | 6XXX | Magnesio + Silicio (Mg2Si) | T1 | 2700 | 69.5 | 49.5 | 195
6016 | 6XXX | Magnesio + Silicio (Mg2Si) | T4 | 2700 | 69.5 | 48 | 187
6016 | 6XXX | Magnesio + Silicio (Mg2Si) | T5 | 2700 | 69.5 | 54 | 209
6016 | 6XXX | Magnesio + Silicio (Mg2Si) | T6 | 2700 | 69.5 | 54 | 209
6060 | 6XXX | Magnesio + Silicio (Mg2Si) | T1 | 2700 | 69.5 | 49.5 | 195
6060 | 6XXX | Magnesio + Silicio (Mg2Si) | T4 | 2700 | 69.5 | 48 | 187
6060 | 6XXX | Magnesio + Silicio (Mg2Si) | T5 | 2700 | 69.5 | 54 | 209
6060 | 6XXX | Magnesio + Silicio (Mg2Si) | T6 | 2700 | 69.5 | 54 | 209
6061 | 6XXX | Magnesio + Silicio (Mg2Si) | O | 2700 | 70 | 46.5 | 180
6061 | 6XXX | Magnesio + Silicio (Mg2Si) | T4 | 2700 | 70 | 40 | 155
6061 | 6XXX | Magnesio + Silicio (Mg2Si) | T6 | 2700 | 70 | 43 | 166
6063 | 6XXX | Magnesio + Silicio (Mg2Si) | O | 2700 | 69.5 | 57.5 | 218 | 50 | 100 | 26 | 25 | 110 | 1
6063 | 6XXX | Magnesio + Silicio (Mg2Si) | T1 | 2700 | 69.5 | 50.5 | 193 | 90 | 150 | 24 | 45 | 150 | 0
6063 | 6XXX | Magnesio + Silicio (Mg2Si) | T4 | 2700 | 69.5 | 49.5 | 197 | 90 | 160 | 21 | 50 | 150 | 0
6063 | 6XXX | Magnesio + Silicio (Mg2Si) | T5 | 2700 | 69.5 | 55.5 | 209 | 175 | 215 | 13 | 60 | 150 | 0
6063 | 6XXX | Magnesio + Silicio (Mg2Si) | T6 | 2700 | 69.5 | 52 | 201 | 210 | 245 | 12 | 75 | 150 | 0
6063 | 6XXX | Magnesio + Silicio (Mg2Si) | T8 | 2700 | 69.5 | 52 | 201 | 240 | 260 | 9 | 80 |  | 0
6082 | 6XXX | Magnesio + Silicio (Mg2Si) | O | 2710 | 70 | 55.5 | 216 | 60 | 130 | 26 | 35 | 120 | 0
6082 | 6XXX | Magnesio + Silicio (Mg2Si) | T1 |  |  |  |  | 170 | 260 | 24 | 70 | 200 | 0
6082 | 6XXX | Magnesio + Silicio (Mg2Si) | T4 | 2710 | 70 | 42 | 167 | 170 | 260 | 19 | 70 | 200 | 0
6082 | 6XXX | Magnesio + Silicio (Mg2Si) | T5 |  |  |  |  | 275 | 325 | 11 | 90 | 210 | 0
6082 | 6XXX | Magnesio + Silicio (Mg2Si) | T6 | 2710 | 70 | 44 | 172 | 310 | 340 | 11 | 95 | 210 | 0
6106 | 6XXX | Magnesio + Silicio (Mg2Si) | T5 | 2700 | 69.5 | 49.5 | 192
6262 | 6XXX | Magnesio + Silicio (Mg2Si) | T6 |  |  |  |  | 240 | 290 |  |  |  | 0
6262 | 6XXX | Magnesio + Silicio (Mg2Si) | T9 |  |  |  |  | 330 | 360 |  |  |  | 0
7010 | 7XXX | Zinc (Zn) | T7 | 2820 | 72 | 40 | 153
7020 | 7XXX | Zinc (Zn) | T5 | 2780 | 70 | 35 | 139
7020 | 7XXX | Zinc (Zn) | T6 | 2780 | 70 | 35 | 139
7075 | 7XXX | Zinc (Zn) | O | 2810 | 72 | 45.5 | 175 | 105 | 225 | 17 | 60 | 230 | 0
7075 | 7XXX | Zinc (Zn) | T6 | 2810 | 72 | 33 | 134 | 505 | 570 | 10 | 150 | 300 | 0
7075 | 7XXX | Zinc (Zn) | T7 | 2810 | 72 | 39.5 | 155 | 435 | 505 | 12 | 140 | 300 | 0